## Q235
碳素结构钢的化学成分和力学性能
牌号 | 等级 | 化学成分(质量分数)/% |  |  |  |  | 脱氧方法 | 屈服强度ReH/MPa，≥ | [5 empty] | 抗拉强度Rm/(N/mm2) | 断后伸长率A/%，≥ |  |  |  |  | 冲击试验(V形缺口) |  | 冷弯试验B=2a，180° |  |  | 用途(参考)
[8 empty] | 厚度(或直径)/mm | [6 empty] | 厚度(或直径)/mm |  |  |  |  | 温度/℃ | 冲击吸收功(纵向)/J≥ | 试样方向 | 钢材厚度(直径)/mm
[8 empty] | ≤16 | ＞16~40 | ＞40~60 | ＞60~100 | ＞100~150 | ＞150~200 |  | ≤40 | ＞40~60 | ＞60~100 | ＞100~150 | ＞150~200 |  |  |  | ≤60 | ＞60~100
|  | C | Mn | Si | P | S | [16 empty] | 弯心直径d
Q235 | A | 0.22 | 1.40 | 0.35 | 0.045 | 0.050 | F、Z | 235 | 225 | 215 | 205 | 195 | 185 | 370~500 | 26 | 25 | 24 | 22 | 21 | —— | —— | 纵 | a | 2a | 金属结构件，心部强度要求不高的渗碳或氰化零件，拉杆、连杆、吊钩、车钩、螺栓、螺母、套筒、轴及焊接件，C、D级用于重要的焊接结构
| B | 0.20 |  |  |  | 0.045 | [13 empty] | +20 | 27
| C | 0.17 |  |  | 0.040 | 0.040 | Z | [12 empty] | 0 |  | 横 | 1.5a | 2.5a
| D |  |  |  | 0.035 | 0.035 | TZ | [12 empty] | -20

## 45
优质碳素结构钢的化学成分和力学性能
钢号 | 化学成分(质量分数)/% |  |  | 标准号 | 推荐热处理/℃ |  |  | 试样尺寸(GB/T 699)或截面尺寸(GB/T 17107)/mm | 力学性能 | [5 empty] | 交货状态硬度HBS10/3000 |  | 特性和用途
[9 empty] | sb |  | ss (s0.2) | d5 | y | AkU
[9 empty] | /(N/mm2) |  |  | /% |  | /J | 未热处理 | 退火钢
| C | Si | Mn |  | 正火 | 淬火 | 回火 |  | ≥ | [5 empty] | ≤
45 | 0.42~0.50 | 0.17~0.37 | 0.50~0.80 | GB/T 699 | 850 | 840 | 600 | 25 | 600 |  | 355 | 16 | 40 | 39 | 229 | 197 | 强度较高，塑性和韧性尚好，切削性良好，调质后有很好的综合力学性能。用于制作承受载荷较大的小截面调质件和应力较小的大型正火零件，以及对心部强度要求不高的表面淬火件，如曲轴、传动轴、齿轮、蜗杆、键、销等。水淬时有形成裂纹的倾向，形状复杂的零件应在热水或油中淬火。焊接性差，但仍可焊接，焊前预热，焊后退火
|  |  |  | GB/T 17107 | 正火或正火+回火 |  |  | ≤100 | 590 |  | 295 | 15 | 38 | 23 | 170~217
[8 empty] | ＞100~300 | 570 |  | 285 | 15 | 35 | 19 | 163~217
[8 empty] | ＞300~500 | 550 |  | 275 | 14 | 32 | 19 | 163~217
[5 empty] | 调质 |  |  | ≤100 | 630 |  | 370 | 18 | 40 | 31 | 207~302
[8 empty] | ＞100~250 | 590 |  | 345 | 17 | 35 | 31 | 197~286
[5 empty] | 正火+回火 |  |  | ＞100~300 | 切向 | 540 | 275 | 10 | 25 | 16 | ——
[8 empty] | ＞300~500 |  | 520 | 265 | 10 | 23 | 16 | ——
[8 empty] | ＞500~750 |  | 500 | 255 | 9 | 21 | 12 | ——
日标：S45C 美标：1045 国际标： 密度：7.85g/cm³ 辨别型号 1. 常通过用砂轮磨，看火花，发白的是中碳钢，如45号钢，发红的是A3钢。 2. 45钢和Q235的材料在石头上磨一磨,容易磨掉的就是Q235。 3. 用锤子敲一下,45钢的痕比Q235(A3)的痕迹浅得多,因为Q235比45钢软得多。

## 40Cr
合金结构钢的化学成分和力学性能
钢号 | 化学成分(质量分数)/% | [5 empty] | 热处理 |  |  |  |  | 试样毛坯(GB/T 3077)或截面尺寸(GB/T 17107)/mm | 力学性能 |  |  |  |  | 供应状态硬度HB10/3000 | 标准号 | 特性和用途
[7 empty] | 淬火 |  |  | 回火 |  |  | sb | ss | d5 | y | AkU
| C | Si | Mn | Cr | Mo | 其他 | 温度/℃ |  | 冷却剂 | 温度/℃ | 冷却剂 |  | /(N/mm2) |  | /% |  | /J
[7 empty] | 第一次淬火 | 第二次淬火 |  |  |  |  | ≥
40Cr | 0.37~0.44 | 0.17~0.37 | 0.50~0.80 | 0.80~1.10 |  |  | 850 |  | 油 | 520 | 水、油 | 25 | 980 | 785 | 9 | 45 | 47 | ≤207 | GB/T 3077 | 调质后有良好的综合力学性能，是应用广泛的调质钢，用于轴类零件及曲轴、曲柄、汽车转向节、连杆、螺栓、齿轮等。表淬硬度48~55HRC。截面尺寸在50mm以下时，油淬后有较高的疲劳极限，一定条件下可用40MnB、45MnB、35SiMn、42SiMn等代替
[7 empty] | 调质 |  |  |  |  | ≤100 | 735 | 540 | 15 | 45 | 39 | 241~286 | GB/T 17107
[12 empty] | 101~300 | 685 | 490 | 14 | 45 | 31 | 241~286
[12 empty] | 301~500 | 635 | 440 | 10 | 35 | 23 | 229~269
[12 empty] | 501~800 | 590 | 345 | 8 | 30 | 16 | 217~255
日标：SCr440 美标：5140 国际标：41Cr4

## 304
不锈钢的化学成分和力学性能(GB/T 1220-2007)
类别 | GB/T 20878中序号 | 统一数字代号 | 新牌号 | 旧牌号 | 化学成分(质量分数)/% | [8 empty] | 热处理 |  |  |  | 力学性能 | [7 empty] | 特性和用途
[14 empty] | 固溶处理/℃ | 退火/℃ | 淬火/℃ | 回火/℃ | Rp0.2 | Rm | A | Z | AkU2 | HBW | HRB | HV
[5 empty] | C | Si | Mn | P | S | Ni | Cr | Mo | 其他 |  |  |  |  | /(N/mm2)≥ |  | /%≥ |  | /J | ≤
奥氏体型 | 17 | S30408 | 06Cr19Ni10 | 0Cr18Ni9 | 0.08 | 1.00 | 2.00 | 0.045 | 0.030 | 8.00~11.00 | 18.00~20.00 | —— | —— | 1010~1150快冷 |  |  |  | 205 | 520 | 40 | 60 | —— | 187 | 90 | 200 | 性能类似于12Cr18Ni9但耐蚀更优，作为不锈耐热钢使用最广泛，适用深冲部件、容器、食品用设备、一般化工设备、原子能工业用
中文名：304不锈钢/06Cr19Ni10 外文名：304 stainless steel/SUS304 别名：18-8不锈钢/SUS304 18-8不锈钢意为含有18％以上的铬和8％以上的镍 特点：耐腐蚀（并非完全不会被腐蚀），韧性好 半成品状态：热轧板，冷拔管 磁性：弱磁性，经过拉伸/冲压等冷加工后磁性会变强（可被磁铁吸住） 国标：GB/T 3280-2015 日标：SUS304 美标：304 密度：7.93 g/cm³ 耐高温800℃ 食品级304不锈钢的化学成分含量指标更加严格，含铬18％和镍8％，允许一定范围内波动，并且限制各种重金属的含量。
加工方法 1、蚀刻法：在不锈钢表面采用丝网印刷耐酸保护膜，然后用氯化亚铁液蚀刻，形成艺术图案。 2、喷彩法：在丝网印刷后喷射色料颗粒，构成梨皮样表面，形成艺术图案。 3、化学着色法：不使用颜料及染料，而把不锈钢浸泡在加温的浓硫酸铬溶液中，进行化学着色，其特点是耐食品性好。这种加工方法中所使用的油墨，要有非常强的耐酸性，一般使用与处理工艺相适应的具有特殊性能的UV硫化油墨。 4、冲压加工：不锈钢制品，特别是不锈钢带，很多时候工厂的最原始加工方式就是利用冲床进行冲压制品。冲压包括直冲和拉伸两种方式，一般硬度低于1/2都是利用拉伸和弯曲，硬度高于1/2偏硬的，都是直冲。 生锈原因 1、氯离子：氯离子广泛存在，比如食盐/汗迹/海水/海风/土壤等等。不锈钢在氯离子存在下的环境中，腐蚀很快，甚至超过普通的低碳钢。所以对不锈钢的使用环境有要求，而且需要经常擦拭，除去灰尘，保持清洁干燥。美国有一个例子：某企业用一橡木容器盛装某含氯离子的溶液，该容器已使用近百余年，上个世纪九十年代计划更换，因橡木材料不够现代，采用不锈钢更换后16天容器因腐蚀泄漏。 2、固溶处理：合金元素没有溶入基体，致使基体组织合金含量低，抗蚀性能差。 3、晶间腐蚀：这种不含钛和铌的材料有晶间腐蚀的倾向。加入钛和铌，再配以稳定处理，可以减少晶间腐蚀。在空气中或化学腐蚀介质中能够抵抗腐蚀的一种高合金钢，不锈钢是具有美观的表面和耐腐蚀性能好，不必经过镀色等表面处理，而发挥不锈钢所固有的表面性能,使用于多方面的钢铁的一种，通常称为不锈钢。代表性能的有13铬钢，18-8铬镍钢等高合金钢。从金相学角度分析，因为不锈钢含有铬而使表面形成很薄的铬膜，这个膜隔离开与钢内侵入的氧气起耐腐蚀的作用。为了保持不锈钢所固有的耐腐蚀性，钢必须含有12%以上的铬。用于需要焊接的场合。较低的碳含量使得在靠近焊缝的热影响区中所析出的碳化物减至最少，而碳化物的析出可能导致不锈钢在某些环境中产生晶间腐蚀（焊接侵蚀）。 4、表面痕：指304不锈钢深加工或者加工产品研磨后，在产品表面发生线装或者点状的凹点痕缺陷。 原因：表面、模具表面有异物，压边垫表面有伤疤。 对策：在加工之前去除异物，伤疤，还可以通过充分研磨去除桔皮。 桔皮现象是指304不锈钢成型品在研磨或者其他情况下，表面产生像桔皮一样的形状的现象。 原因：研磨不充分 ，加工越大桔皮越严重， 原材料晶粒粗大，热处理软化。 对策：深加工产品充分研磨，选择适合的热处理条件，控制原材料的晶粒度。

## 铝合金
铝及铝合金板、带材牌号、厚度及力学性能(GB/T 3880.2-2012)
牌号 | 包铝分类 | 供应状态 | 厚度/mm | 室温拉伸试验结果 |  |  |  | 弯曲半径
|  |  |  | 抗拉强度Rm/MPa | 规定非比例延伸强度Rp0.2/Mpa | 断后伸长率/%
[6 empty] | A50mm | A | 90° | 180°
≥
6061 | —— | O | 0.40~1.50 | ≤150 | ≤85 | 14 | —— | 0.5t | 1.0t
|  |  | >1.50~3.00 |  |  | 16 | —— | 1.0t | 1.0t
|  |  | >3.00~6.00 |  |  | 19 | —— | 1.0t | ——
|  |  | >6.00~12.50 |  |  | 16 | —— | 2.0t | ——
|  |  | >12.50~25.00 |  |  | —— | 16 | —— | ——
|  | T4 | 0.40~1.50 | 205 | 110 | 12 | —— | 1.0t | 1.5t
|  |  | >1.50~3.00 |  |  | 14 | —— | 1.5t | 2.0t
|  |  | >3.00~6.00 |  |  | 16 | —— | 3.0t | ——
|  |  | >6.00~12.50 |  |  | 18 | —— | 4.0t | ——
|  |  | >12.50~40.00 |  |  | —— | 15 | —— | ——
|  |  | >40.00~80.00 |  |  | —— | 14 | —— | ——
|  | T6 | 0.40~1.50 | 290 | 240 | 6 | —— | 2.5t | ——
|  |  | >1.50~3.00 |  |  | 7 | —— | 3.5t | ——
|  |  | >3.00~6.00 |  |  | 10 | —— | 4.0t | ——
|  |  | >6.00~12.50 |  |  | 9 | —— | 5.0t | ——
|  |  | >12.50~40.00 |  |  | —— | 8 | —— | ——
|  |  | >40.00~80.00 |  |  | —— | 6 | —— | ——
|  |  | >80.00~100.00 |  |  | —— | 5 | —— | ——
|  | F | >2.50~150.00 | —— |  |  |  | —— | ——